## CAUSAS de falla
MF | CAUSA DE FALLA | SALUD | CONTAMINACIÓN | DESGASTE
1 | Lubricante incorrecto
2 | Cambio de formulación
3 | Lubricante mezclado
4 | Lubricante degradado
5 | Aire atrapado
6 | Espuma
7 | Contaminación con partículas
8 | Contaminación con agua
9 | Contaminación con combustible
10 | Contaminación con químicos
11 | Contaminación con refrigerante
12 | Contaminación con hollín
13 | Contaminación con gases
14 | Falla mecánica
15 | Pasivación del enfriador de aceite
16 | Muestra incorrecta

## CAUSAS de falla ampliadas
| CAUSA DE FALLA | DIAGNÓSTICO
Lubricante incorrecto
1 |  | Mismo tipo mayor viscosidad
2 |  | Mismo tipo menor viscosidad
3 |  | Tipo diferente misma viscosidad
4 |  | Tipo diferente mayor viscosidad
5 |  | Tipo diferente menor viscosidad
6 | Cambio de formulación | Misma viscosidad diferente paquete de aditivos
Lubricante mezclado
7 |  | Mismo tipo mayor viscosidad
8 |  | Mismo tipo menor viscosidad
9 |  | Tipo diferente misma viscosidad
10 |  | Tipo diferente mayor viscosidad
11 |  | Tipo diferente menor viscosidad
Lubricante degradado
12 |  | Agotamiento de aditivos
13 |  | Oxidación
14 |  | Degradación térmica (opera caliente)
15 |  | Ruptura de aditivos
16 |  | Formación de barniz
Aire atrapado
17 |  | Mezcla de tipos diferentes de lubricantes no importa la viscosidad
18 |  | Contaminación con selladores de silicón
Espuma
19 |  | Mezcla de tipos diferentes de lubricantes no importa la viscosidad
20 |  | Contaminación con selladores de silicón
21 |  | Contaminación con grasa
22 |  | Lubricante oxidado (Agotamiento de aditivos)
23 |  | Contaminación con químicos o detergentes
Contaminación con partículas
24 |  | Ingreso de partículas por respiración
25 |  | Ingreso de partículas con el lubricante
26 |  | Falla de filtro o filtro saturado en derivación
Contaminación con agua
27 |  | Ingreso de humedad del ambiente o lluvia
28 |  | Ingreso de agua de lavado
29 |  | Ingreso de agua de proceso
30 |  | Fuga de sistema de enfriamiento
Contaminación con combustible
31 |  | Falla de sistema de combustible
32 |  | Operación en ralentí
33 | Contaminación con químicos
34 | Contaminación con refrigerante (anticongelante)
35 | Contaminación con hollín
Contaminación con gases
36 |  | Gases de proceso
37 |  | Gases de la combustión (blow by)
Falla mecánica
38 |  | Cavitación
39 |  | Falla no relacionada con lubricación
40 |  | Fin de vida del componente
41 |  | Asentamiento de componentes
42 |  | Falta de lubricante
43 | Pasivación del enfriador de aceite
Muestra incorrecta
44 |  | Muestra tomada del fondo
45 |  | Muestra contaminada al extraerla o botella inadecuada
46 |  | Muestra mal identificada

## CAUSAS de falla - Pruebas
Nº | CAUSA DE FALLA | DIAGNÓSTICO | V40 | V100 | IV | AN | BN | Oxid | Nitr | Sulf | Demulsibilidad | Espuma | Ca | Mg | Mo | P | Zn | B | Ti | Agua | Glicol | Hollín | Diésel | K | Na | Si | Va | 4406 | Al | Ag | Cr | Cu | Fe | Ni | Pb | Sb | Sn | PQ
Lubricante incorrecto
1 |  | Mismo tipo mayor viscosidad | ↑
2 |  | Mismo tipo menor viscosidad | ↓
3 |  | Tipo diferente misma viscosidad |  |  | ↕ | ↕ | ↕ |  |  | ↕ | ↕ | ↕ |  | ↕ | ↕ | ↕ | ↕ | ↕
4 |  | Tipo diferente mayor viscosidad | ↑ |  | ↕ | ↕ | ↕ |  |  | ↕ | ↕ | ↕ |  | ↕ | ↕ | ↕ | ↕ | ↕
5 |  | Tipo diferente menor viscosidad | ↓ |  | ↕ | ↕ | ↕ |  |  | ↕ | ↕ | ↕ |  | ↕ | ↕ | ↕ | ↕ | ↕
6 | Cambio de formulación | Misma viscosidad diferente paquete de aditivos |  |  | ↕ | ↕ | ↕ |  |  | ↕ | ↕ | ↕ |  | ↕ | ↕ | ↕ | ↕ | ↕
Lubricante mezclado
7 |  | Mismo tipo mayor viscosidad
8 |  | Mismo tipo menor viscosidad
9 |  | Tipo diferente misma viscosidad
10 |  | Tipo diferente mayor viscosidad
11 |  | Tipo diferente menor viscosidad
Lubricante degradado
12 |  | Agotamiento de aditivos
13 |  | Oxidación
14 |  | Degradación térmica (opera caliente)
15 |  | Ruptura de aditivos
16 |  | Formación de barniz
Aire atrapado
17 |  | Mezcla de tipos diferentes de lubricantes no importa la viscosidad
18 |  | Contaminación con selladores de silicón
Espuma
19 |  | Mezcla de tipos diferentes de lubricantes no importa la viscosidad
20 |  | Contaminación con selladores de silicón
21 |  | Contaminación con grasa
22 |  | Lubricante oxidado (Agotamiento de aditivos)
23 |  | Contaminación con químicos o detergentes
Contaminación con partículas
24 |  | Ingreso de partículas por respiración | [10 empty] | ↑ | ↑ | [11 empty] | ↑ |  | ↑ | bar: Al; Cr to PQ
25 |  | Ingreso de partículas con el lubricante | [10 empty] | ↑ | ↑ | [11 empty] | ↑ |  | ↑ | bar: Al; Cr to PQ
26 |  | Falla de filtro o filtro saturado en derivación | [23 empty] | ↑ |  | ↑ | bar: Al; Cr to PQ
Contaminación con agua
27 |  | Ingreso de humedad del ambiente o lluvia
28 |  | Ingreso de agua de lavado
29 |  | Ingreso de agua de proceso
30 |  | Fuga de sistema de enfriamiento
Contaminación con combustible
31 |  | Falla de sistema de combustible
32 |  | Operación en ralentí
33 | Contaminación con químicos
34 | Contaminación con refrigerante (anticongelante)
35 | Contaminación con hollín
Contaminación con gases
36 |  | Gases de proceso
37 |  | Gases de la combustión (blow by)
Falla mecánica
38 |  | Cavitación
39 |  | Falla no relacionada con lubricación
40 |  | Fin de vida del componente
41 |  | Asentamiento de componentes
42 |  | Falta de lubricante
43 | Pasivación del enfriador de aceite
Muestra incorrecta
44 |  | Muestra tomada del fondo
45 |  | Muestra contaminada al extraerla o botella inadecuada
46 |  | Muestra mal identificada